## XRD汇总
序号 | 文献名称 | XRD图片 | CSV文件名 | 材料名称 | 老化条件 | 老化程度 | XRD判据
1 | Effect of damp-heat aging on the properties of ethylene-vinyl acetate copolymer and ethylene- acrylic acid copolymer blends |  | 37 1week.csv | 乙烯-丙烯酸（AA8wt%）/乙烯-醋酸乙烯酯（VA14wt%）=3：7 | 湿热老化（40±2℃，RH≈93%），老化1周 | 晶相没有发生显著改变 | 在 2θ ≈ 21.5°、23.7°、36.3° 处出现三个明显的衍射峰，分别对应正交晶系的 (110)、(200) 和 (020) 晶面
|  |  | 37 8weeks.csv |  | 湿热老化（40±2℃，RH≈93%），老化8周
37.csv
|  |  | 55 1week.csv | 乙烯-丙烯酸（AA8wt%）/乙烯-醋酸乙烯酯（VA14wt%）=5：5 | 湿热老化（40±2℃，RH≈93%），老化1周 | 晶相没有发生显著改变
|  |  | 55 8weeks.csv | 乙烯-丙烯酸（AA8wt%）/乙烯-醋酸乙烯酯（VA14wt%）=5：5 | 湿热老化（40±2℃，RH≈93%），老化8周
|  |  | 55.csv | 乙烯-丙烯酸（AA8wt%）/乙烯-醋酸乙烯酯（VA14wt%）=5：5
|  |  | 73 1week.csv | 乙烯-丙烯酸（AA8wt%）/乙烯-醋酸乙烯酯（VA14wt%）=7：3 | 湿热老化（40±2℃，RH≈93%），老化1周 | 晶相没有发生显著改变
|  |  | 73 8weeks.csv | 乙烯-丙烯酸（AA8wt%）/乙烯-醋酸乙烯酯（VA14wt%）=7：3 | 湿热老化（40±2℃，RH≈93%），老化8周
|  |  | 73.csv | 乙烯-丙烯酸（AA8wt%）/乙烯-醋酸乙烯酯（VA14wt%）=7：3
|  |  | EAA 1week.csv | 乙烯-丙烯酸共聚物(AA8wt%) | 湿热老化（40±2℃，RH≈93%），老化1周 | 晶相没有发生显著改变
|  |  | EAA 8weeks.csv |  | 湿热老化（40±2℃，RH≈93%），老化8周
EAA.csv
|  |  | EVA 1week.csv | 乙烯-醋酸乙烯酯共聚物(VA14wt%) | 湿热老化（40±2℃，RH≈93%），老化1周 | 晶相没有发生显著改变
|  |  | EVA 8weeks.csv |  | 湿热老化（40±2℃，RH≈93%），老化8周
EVA.csv
2 | Effect of hot air aging on the properties of ethylene-vinyl acetate copolymer and ethylene-acrylic acid copolymer blends |  | 37 hotair 1weeks.csv | 乙烯-丙烯酸（AA8wt%）/乙烯-醋酸乙烯酯（VA14wt%）=3：7 | 热空气老化70℃1周 | 老化过程没有破坏晶体结构 | 在 2θ ≈ 21.5°、23.7° 和 36.3° 处出现了三个明显的衍射峰
|  |  | 37 hotair 8weeks.csv |  | 热空气老化70℃8周
3：7.csv
|  |  | 55 hotair 1weeks.csv | 乙烯-丙烯酸（AA8wt%）/乙烯-醋酸乙烯酯（VA14wt%）=5：5 | 热空气老化70℃1周 | 老化过程没有破坏晶体结构
|  |  | 55 hotair 8weeks.csv | 乙烯-丙烯酸（AA8wt%）/乙烯-醋酸乙烯酯（VA14wt%）=5：5 | 热空气老化70℃8周
|  |  | 5：5.csv | 乙烯-丙烯酸（AA8wt%）/乙烯-醋酸乙烯酯（VA14wt%）=5：5
|  |  | 73 hotair 1weeks.csv | 乙烯-丙烯酸（AA8wt%）/乙烯-醋酸乙烯酯（VA14wt%）=7：3 | 热空气老化70℃1周 | 老化过程没有破坏晶体结构
|  |  | 73 hotair 8weeks.csv | 乙烯-丙烯酸（AA8wt%）/乙烯-醋酸乙烯酯（VA14wt%）=7：3 | 热空气老化70℃8周
|  |  | 7：3.csv | 乙烯-丙烯酸（AA8wt%）/乙烯-醋酸乙烯酯（VA14wt%）=7：3
|  |  | EAA hotair 1weeks.csv | 乙烯-丙烯酸共聚物（AA8 wt%,MFR=9.8 g/10 min） | 热空气老化70℃1周 | 老化过程没有破坏晶体结构
|  |  | EAA hotair 8weeks.csv |  | 热空气老化70℃8周
EAA1.csv
|  |  | EVA hotair 1weeks.csv | 乙烯-醋酸乙烯酯共聚物(VAc14 wt%，MFR=2.0 g/10 min) | 热空气老化70℃1周 | 老化过程没有破坏晶体结构
|  |  | EVA hotair 8weeks.csv |  | 热空气老化70℃8周
EVA1.csv
3 | 不同醛Mannich改性丙烯酸树脂及其应用性能研究_吴梦欣 |  | BAMP.csv | 改性丙烯酸树脂（苯甲醛改性） |  |  | 没有尖锐的晶体衍射峰，在 2θ = 22° 附近出现了一个弥散的宽峰。
|  |  | FAMP.csv | 改性丙烯酸树脂（糠醛改性）
|  |  | GAMP.csv | 改性丙烯酸树脂（戊二醛改性）
|  |  | GOMP.csv | 改性丙烯酸树脂（乙二醛改性）
|  |  | MGMP.csv | 改性丙烯酸树脂（丙酮醛改性）
4 | 聚醋酸乙烯酯乳液的表征、性能及其在彩绘类文物保护中的应用_李燕飞 |  | PVAc-硫酸钠.csv | 聚醋酸乙烯酯+硫酸钠乳液 |  | 只是简单的物理掺杂，并未发生化学反应 | 保留PVAc在 19.10° 附近的宽峰外，在21.4°、23.76°、26.60° 处产生了芒硝（Na₂SO₄·10H₂O）的衍射峰，在 18.77°、31.84°、33.95°、37.81°、49.92°、58.18°、66.44° 处产生了硫酸钠（Na₂SO₄）的衍射峰
|  |  | PVAc.csv | 聚醋酸乙烯酯乳液 |  |  | 在 2θ = 20.66° 附近出现了一个弥散的宽峰,在 2θ = 26.4° 有一个尖峰(有一定含量结晶物质)
5 | Discovery of Beeswax as binding agent on a 6th-century BC Chinese Turquoise-inlaid Bronze sword |  | modern natural beeswax.csv | 蜂蜡
|  |  | the whitish paste.csv |  | 埋藏自然老化，服役约2500年 | 与新鲜蜂蜡高度一致 | 在相同的2θ角度出现了7个最强的衍射峰：19.3°、21.7°、23.8°、29.8°、35.9°、40.3°、43.5°
6 | 三聚氰胺-乙二醛树脂在饱水古木脱水加固中的应用研究_郝锌颖 |  | 三聚氰胺-乙二醛MG.csv | 三聚氰胺-乙二醛树脂（MG） |  | 呈无定形结构
7 | 彩绘类文物保护材料明胶的表征及性能_李燕飞 |  | 明胶-硫酸钠.csv | 明胶-硫酸钠 |  | 明胶和Na2SO4之间未发生化学反应 | 保留明胶在 19.10° 的宽峰外，还出现了许多尖锐的晶体衍射峰，对应于芒硝（Na₂SO₄·10H₂O）和硫酸钠（Na₂SO₄）的晶体
|  |  | 明胶.csv | 明胶 |  |  | 在 2θ = 19.10° 附近出现了一个弥散的宽峰